## Folha 1
QTX020 | m² |  | Cobertura inclinada "VEREA SYSTEM".
Cobertura inclinada "VEREA SYSTEM", com uma pendente média de 30%, sobre espaço não habitável de estrutura metálica leve, formada por perfis omega de aço galvanizado, isolada termicamente com painel rígido de poliestireno extrudido de 30 mm de espessura, impermeabilização de placa subtelha de fibrocimento 6 Ondas NT-177 "VEREA", sobre a qual se coloca um revestimento de telha cerâmica canudo, "VEREA", 40x15x11 cm, acabamento com coloração em masa Rojo fixadas com espuma de poliuretano e ancoragens mecânicas.
Unitário |  | Ud |  | Descrição | Rend. | Preço unitário | Importância
mt13msv300e |  | m² |  | Fornecimento e colocação de estrutura metálica para cobertura inclinada sobre espaço não habitável, de telha cerâmica "VEREA", formada por perfis de aço laminados a quente, enformados a frio e galvanizados, de secções tipo omega C e omega U, inclusive elementos de ancoragem. | 1 | 24 | 24
mt13msv200a |  | m² |  | Fornecimento e colocação de isolamento térmico em cobertura inclinada de telha cerâmica "VEREA", através de painel rígido de poliestireno extrudido, segundo EN 13164, de superfície lisa e bordo lateral macho-fêmea, de 30 mm de espessura, resistência térmica 0,9 m²°C/W, condutibilidade térmica 0,034 W/(m°C), Euroclasse E de reacção ao fogo e densidade 30 kg/m³. | 1 | 5.82 | 5.82
mt13msv110a |  | m² |  | Fornecimento e colocação de placa de 177 de fibrocimento sem amianto, ancoragens e elementos de união da placa ao suporte; para impermeabilização sob telha em cobertura de telha cerâmica "VEREA". | 1 | 13.1 | 13.1
mt13msv010aa |  | m² |  | Fornecimento e colocação de telha canudo cerâmica "VEREA", 40x15x11 cm, acabamento com coloração em massa Rojo, fixada através de espuma de poliuretano e ganchos de aço inoxidável, inclusive peças especiais. | 1 | 22.56 | 22.56
|  | % |  | Custos directos complementares | 2 | 65.48 | 1.31
Custo de manutenção decenal: 19,37€ nos primeiros 10 anos. | [5 empty] | Total: | 66.79